## 机组代码
序号 | 机组代码 | 产线名称 | 机组名称 | 说明
1 | DA1 | 1700 | 1#镀锌
2 | DB1 | 1700 | 2#镀锌
3 | DD1 | 2230 | 3#镀锌
4 | DE1 | 2230 | 4#镀锌
5 | SA1 | 1700 | 1#酸轧
6 | SB1 | 2230 | 2#酸轧
7 | TA1 | 1700 | 1#连退
8 | TB1 | 2230 | 2#连退

## A_单块钢卷规则
序号 | 规则 | 名称 | 说明
1 | A001 | 制程限制
2 | A002 | 库区限制
3 | A003 | 物流状态
4 | A004 | 材料状态
5 | A005 | 规格限制
6 | A006 | 冷却状态 | 1#酸轧有水槽冷却， | 冷却方式要求水冷需要满足

## A001
序号 | 机组代码 | 后全程工序代码 | 说明
1 | DD1 | DD
2 | SB1 | SB
3 | TA1 | TA
4 | TB1 | TB

## A002
序号 | 机组代码 | 库区号 | 说明
1 | DD1
2 | SB1 | C58
3 | TA1 | 32、52 | 镀锡轧后库、一冷轧后库
4 | TB1

## A003
序号 | 机组代码 | 入库标记 | 说明
1 | DD1 | 入库
2 | SB1 | 入库
3 | TA1 | 入库
4 | TB1 | 入库

## A004
序号 | 机组代码 | 材料状态 | 说明
1 | DD1 | 23：在制品可编计划
2 | SB1 | 23：在制品可编计划
3 | TA1 | 23：在制品可编计划
4 | TB1 | 23：在制品可编计划

## A005
序号 | 机组代码 | 入口材料最小宽度 | 入口材料最大宽度 | 入口材料最小厚度 | 入口材料最大厚度 | 入口材料最小重量 | 入口材料最大重量 | 入口材料最小外径 | 入口材料最大外径 | 入口材料内径 | 出口材料最小宽度 | 出口材料最大宽度 | 出口材料最小厚度 | 出口材料最大厚度 | 出口材料最小重量 | 出口材料最大重量 | 最小退火温度 | 最大退火温度 | 说明
1 | DD1 | 1100 | 2100 | 0.5 | 2.5 | [5 empty] | 1150 | 2020 | 0.5 | 2.5 |  |  | 680 | 860
2 | SB1 | 1001 | 1550 | 2.49 | 6.1 | [5 empty] | 1001 | 2100 | 0.49 | 3.1
3 | TA1 | 750 | 1580 | 0.3 | 3.0 | 0 | 35 | 1000 | 2180 | 610 | 750 | 1580 | 0.3 | 3.0 | 0 | 35 | 700 | 840
4 | TB1 | 1001 | 2100 | 0.5 | 2.55 | [5 empty] | 1001 | 2100 | 0.5 | 2.55 |  |  | 700 | 840

## A006
控水时间为&的可以排产

## B_相邻钢卷规则
序号 | 规则 | 名称 | 说明 |  | 优先级：焊接==宽度>厚度>温度>镀层>涂油 外板：不换辊、套筒、拉辊料最好与外板同规格
1 | B001 | 材料焊接
2 | B002 | 宽度跳变
3 | B003 | 厚度跳变
4 | B004 | 温度跳变 | 2#酸轧产线无 | 2#酸轧产线无
5 | B005 | 镀层跳变 | 3#镀锌产线外板物料专有 | 2#酸轧产线无
6 | B006 | 涂油跳变 | 3#镀锌产线专有 | 2#酸轧产线无
7 | B007 | 酸轧出口厚度跳变 | 适用1、2、3酸轧

## B002
序号 | 机组代码 | 入口材料最小宽度 | 入口材料最大宽度 | 入口宽度向下跳变 | 入口宽度向上跳变 | 说明
1 | DD1 | 1150 | 2020 | 200 | 200
2 | SB1 | 900 | 2150 | 250 | 250
3 | TA1 | 750 | 750
4 |  | 750 | 900 | 50 | 50
5 |  | 900 | 900
6 |  | 900 | 1000 | 80 | 80
7 |  | 1000 | 1000
8 |  | 1000 | 1100 | 150 | 100
9 |  | 1100 | 1100
10 |  | 1100 | 1580 | 250 | 150
11 |  | 1580 | 1580
12 | TB1 | 1001 | 1250 | 160 | 150
13 |  | 1251 | 2100 | 170 | 160

## B003
序号 | 机组代码 | 入口材料最小厚度 | 入口材料最大厚度 | 入口厚度向下跳变 | 入口厚度向上跳变 | 说明 | 1.跳变比例：(厚料-薄料)/薄料；
1 | DD1 | 0.5 | 0.6 | 0.1 | 0.1
|  | 0.6 | 0.6 | 0.1 | 30%
2 |  | 0.6 | 0.8 | 30% | 30%
|  | 0.8 | 0.8 | 30% | 0.2
3 |  | 0.8 | 1.2 | 0.2 | 0.2
4 |  | 1.2 | 2.5 | 0.3 | 0.3
5 | SB1 | 2.5 | 3.5 | 0.5 | 0.5
6 |  | 3.5 | 3.5 | 0.5 | 0.75
|  | 3.5 | 5.0 | 0.75 | 0.75
|  | 5.0 | 5.0 | 0.75 | 1
|  | 5.0 | 6.1 | 1 | 1
7 | TA1 | 0.3 | 0.3
8 |  | 0.3 | 0.4 | 0.05 | 0.05
9 |  | 0.4 | 0.4 | 0.05 | 0.1
10 |  | 0.4 | 0.6 | 0.1 | 0.1
11 |  | 0.6 | 0.6 | 0.1 | 0.2
12 |  | 0.6 | 0.8 | 0.2 | 0.2
13 |  | 0.8 | 0.8 | 0.2 | 0.2
14 |  | 0.8 | 1.5 | 0.2 | 0.2
15 |  | 1.5 | 1.5 | 0.2 | 0.3
16 |  | 1.5 | 3.0 | 0.3 | 0.3
17 |  | 3.0 | 3.0
18 | TB1 | 0.5 | 0.7 | 0.1 | 0.5
19 |  | 0.71 | 1.19 | 0.2 | 1
20 |  | 1.2 | 2.55 | 0.3 | 0.2

## B004
序号 | 机组代码 | 最小温度 | 最大温度 | 温度向下跳变 | 温度向上跳变 | 说明 | 1.如果超过此限制，每增加20℃则增加1卷无性能要求材料进行温度过渡，卷重不能低于8吨； 2.无性能要求的材料过渡时没有温度跳变限制（“性能要求”字段：0-999表示无性能要求）；
1 | DD1 | 680 | 860 | 20 | 20
2 | TA1 | 700 | 840 | 20 | 20 | “表面精选度”为非FD的IF钢（“钢级代码”的第5、6位为IF）也可以作为温度过渡材料，要求跳变前后材料设定温度中的最小值大于等于IF钢的设定温度
3 | TB1 | 700 | 840 | 20 | 20

## B005
序号 | 机组代码 | 最小镀层 | 最大镀层 | 镀层向下跳变 | 镀层向上跳变 | 说明
1 | DD1 | 60 | 300 | 40 | 40

## B007
序号 | 机组代码 | 出口材料最小厚度 | 出口材料最大厚度 | 出口厚度向下跳变 | 出口厚度向上跳变
1 | SB1 | 0.4 | 0.6 | 0.1 | 0.1
2 |  | 0.6 | 0.6 | 0.1 | 0.2 | 出口跳变采用订单厚度
3 |  | 0.6 | 0.8 | 0.2 | 0.2
4 |  | 0.8 | 0.8 | 0.2 | 0.4
5 |  | 0.8 | 1.5 | 0.4 | 0.4
6 |  | 1.5 | 1.5 | 0.4 | 0.6
7 |  | 1.5 | 3.0 | 0.6 | 0.6
成品厚度＜0.6mm，厚度差≤0.1mm(前后卷牌号一致，厚度差可≤0.12mm)；0.6mm≤成品厚度＜0.8mm，厚度差≤0.2mm；0.8mm≤成品厚度≤1.5mm，厚度差≤0.4mm；成品厚度≥1.5mm，厚度差≤0.5 mm（如实在无合适过渡，则可跳跃0.6mm）。

## C_辊期钢卷规则
序号 | 机组代码 | 规则 | 名称 | 说明
1 | DD1 | C001 | 沉没辊辊期约束 | 沉没辊辊期：本次停车检修后到下次停车检修前 沉没辊辊过渡段，需要安排300-400吨拉辊料。。 在一个换辊周期内（针对沉没辊），由宽到窄，同一宽度内由薄到厚。正常序列中如果需要插入窄带钢，原则上不超过4卷，且反跳后带钢表面级别要求SG3/SG4，不包括彩涂用途（“产品最终用途说明”字段中包含“彩基板”文字的物料）的合同（不能窄跳宽）。 |  | 1.拉辊料具体指哪些物料？
2 |  | C002 | 同宽公里数约束 | 同一宽度<1.5m产品连续生产不超过150公里
4 |  | C003 | 分选度代码约束 | SG5\SG6物料不能窄跳宽，如需跳宽，需要插入的物料宽度（SG2,SG3,SG4)比SG5,SG6物料宽度宽； 每生产6卷SG5物料，需要插入1卷SG5以下非彩涂用途、钝化方式代码1物料，每生产4卷SG6物料，需要插入1卷SG5以下非彩涂用途，钝化方式代码1物料。
5 |  | C004 | 留料约束 | 牌号为 51D 的卷，库里得常备
7 | TA1 | C001 | 平整机辊期 | 工作辊200公里（镀铬辊400公里），中间辊400公里（镀铬辊800公里）
8 |  | C002 | 辊期内宽度和厚度 | 整体趋势由宽到窄
9 |  | C003 | 出口内径 | 尽量安排508和610集中生产
10 |  | C004 | 涂油 | 一个辊期内不涂油的尽量集中生产
11 |  | C005 | 卷重 | 7吨以下小卷重的时候，间隔开
12 |  | C006 | 连退留料 | 1、牌号为SPCC的和出钢标记未AC064001的DC01，需要常备 2、订单宽度950mm以下窄规格0.8-1.2，需要常留
13 | TB1 | C001 | 光整机辊期 | 光整机辊期400公里，宽度由宽到窄
14 |  | C002 | 跳宽约束 | 跳宽同宽度不超4卷
15 |  | C003 | 分选度代码约束 | 涂镀基板、SG5\SG6物料不能窄跳宽
16 |  | C004 | 留料约束 | 牌号为SPCC的无性能要求卷留过渡；厚度1.8mm，2.3mm留做过渡，不安排批量生产
17 |  | C005 | 集中排产约束 | 钢种一致的物料尽量集中排（无先后顺序） 1.出钢标记AK开头类型 2.出钢标记DP钢 3.IF钢 4.508内径集中排产
| SB1 | C001 | 辊期公里数限制 | 原料长度150公里为一个大的换辊周期（需要更换1-5机架的工作辊和中间辊；其中，原料长度约60公里处更换4、5机架的工作辊，约120公里处更换4、5机架的工作辊加中间辊） | 公式发群里了
|  | C002 | 辊期宽度跳变限制 | 一个大辊期内宽度必须由宽到窄（入口原料宽度） 宽度禁止反跳； 两个大辊期连接区域，使用SG3及以下非外板物料（跳宽时优先安排的过渡料为表面要求不高的SG3级别退火卷卡车内板、轿车内板、镀锌卷轿车内板、如仍不能满足过渡，则可选择其他SG3级别。）进行过渡； 筛选条件：1.（表面级别SG3中挑选最终用途描述中进行区分） 或者 2.（表面级别为SG2） | 存在插单情况； 每次只排一个大辊期，排程时需考虑保证与上一个大辊期最后一块物料过渡（过渡小计划）
|  | C003 | 库存分析 | 根据轧后库判断（根据热轧卷全程工序途径码截取酸轧后流向进行库存判断，是否低于标准库存） | 标准库存发群里了
|  | C004 | 留料约束 | 为了保证大辊期间过渡及钢种间衔接
|  | C005 | 换辊第一卷 | 窄跳宽换辊后，轧机出口厚度(订单厚度)必须≥0.6mm，入口厚度≥3.45mm
|  | C006 | 换辊后的 | 全套工作辊更换后生产镀锌连退外板前需安排3卷非外板物料 | SG3为分选度，外板“用途”中包含“外板”
|  | C007 | 切边与不切边的安排 | 切边尽量集中，不切边集中 | 是否切边 字段 0不切边 1切边
|  | C008 | 长时间停车后的起车 | 大于10小时长时间停车，保证2小时内（约30卷）不安排SG5及以上表面级别外板、涂镀基板等高表面要求产品，优先选择SG3及以下的品种 | 界面新增“是否故障停车”选择框 及 停车时间输入框

## DD1_C002
序号 | 宽度最小值 | 宽度最大值 | 同宽公里数最小值 | 同宽公里数最大值 | 说明
1 | 1100 | 1500 | 1 | 150

## DD1_C004
序号 | 用户 | 用途 | 分选度代码 | 连续排产数量 | 插入规格 | 说明
1 | 宝马或大众 | 外板 | SG6 | 4 | 1卷SG3或者SG4的非彩涂用途材料
2 | 其他用户 | 外板 | SG6 | 5 | 1卷SG3或者SG4的非彩涂用途材料
3 | 所有(不包括中首国际） | 内板 | SG5 | 6 | 1卷SG3或者SG4的非彩涂用途材料
4 | 中首国际 | 内板 | SG5 | 8 | 1卷SG3或者SG4的非彩涂用途材料

## DD1_C005
序号 | 牌号 | 宽度最小值 | 宽度最大值 | 厚度最小值 | 厚度最大值 | 留料数量 | 说明
1 | 51D | 1250 | 1550 | 0.8 | 1.5 | 总量500吨，各规格>=3卷 | 交货期前4天必须参与排程（与正常物料一起排程）

## DD1_C006
序号 | 宽度最小值 | 宽度最大值 | 厚度最小值 | 厚度最大值 | 集中排程 | 说明
1 | 1250 | 1550 | 0.8 | 1.5 | 出钢标记AK开头 | 仅当AK与DP连续混排时，其中一个大于300吨且另一个大于100吨才可接（因为需要换辊），若与IF钢对接，则IF必须大于300吨
2 | 1250 | 1550 | 0.8 | 1.5 | 出钢标记为DP钢
3 | 1250 | 1550 | 0.8 | 1.5 | IF钢

## TA1_C003_C004
序号 | 宽度最小值 | 宽度最大值 | 厚度最小值 | 厚度最大值 | 集中排程 | 说明
1 | 1250 | 1550 | 0.8 | 1.5 | 出口内径508和610
2 | 1250 | 1550 | 0.8 | 1.5 | 不涂油

## TA1_C006
序号 | 牌号 | 宽度最小值 | 宽度最大值 | 厚度最小值 | 厚度最大值 | 留料数量 | 说明
1 | SPCC/DC01 | 1250 | 1550 | 0.8 | 2.3 | 各规格>=4卷 | 交货期前4天必须参与排程（与正常物料一起排程）
1 | 所有 | 0 | 950 | 0.8 | 1.2 | 各规格>=4卷 | 交货期前4天必须参与排程（与正常物料一起排程）

## TB1_C004
序号 | 牌号 | 宽度最小值 | 宽度最大值 | 厚度最小值 | 厚度最大值 | 留料数量 | 说明
1 | SPCC/DC01 | 1250 | 1550 | 1.8 | 2.3 | 各规格>=4卷 | 交货期前4天必须参与排程（与正常物料一起排程）

## TB1_C005
序号 | 宽度最小值 | 宽度最大值 | 厚度最小值 | 厚度最大值 | 集中排程 | 说明
1 | 1250 | 1550 | 0.8 | 1.5 | 出钢标记AK开头
2 | 1250 | 1550 | 0.8 | 1.5 | 出钢标记为DP钢
3 | 1250 | 1550 | 0.8 | 1.5 | IF钢
4 | 1250 | 1550 | 0.8 | 1.5 | 508内径集中排产

## D_特殊钢卷规则
序号 | 机组代码 | 规则 | 名称 | 说明
1 | DD1 |  | 沉没辊辊期约束 | 沉没辊辊过渡段,必须安排SG3/SG4表面等级(厚度1.0及以下)带钢 主轧段计划编排以薄料、软钢DDQ\EDDQ、表面质量要求高的优先原则进行生产。
3 |  | C003 | 锌层类型约束 | ZM和ZN不能混排
1 |  | D001 | 汽车外板排程约束 | 汽车外板过渡料优先选用SG3/SG4表面级别的汽车内板以及家电、专用板订单。
2 |  | D002 | 宝马外板订单过渡约束 | 宝马前一卷及宝马卷之间过渡料，使用涂福斯油或无涂油要求订单；过渡卷选用优先顺序为：福斯油订单、非福斯油订单变更为福斯油订单、非福斯油订单+去重卷涂油处理、纯过渡料订单。
3 |  | D003 | 钝化钢卷跳变约束 | 原则上不能窄跳宽，如需跳宽，需要插入至少200吨钝化方式代码是1的物料。【是否钝化（1不钝化）】 钝化方式代码是4或者C的物料集中生产，需要和其他钝化方式代码（3.5）生产时，需要插入钝化方式代码（1）物料350吨以上。
4 |  | D004 | 纯锌外板排程约束 | 严格按照从宽到窄排（不允许反跳），
6 |  | CO06 | 规格约束 | 钢种一致的物料尽量集中排 1.出钢标记AK开头类型 2.出钢标记DP钢 3.IF钢 仅当AK与DP连续混排时，其中一个大于300吨且另一个大于100吨才可接（因为需要换辊），若与IF钢对接，则IF必须大于300吨
5 | TA1 | D001 | DP钢 | 需要特殊备辊，工艺温度要求，集中排产，辊期之前和之后用2-3小时（6-10卷）的IF钢或者spcc降温
6 |  | D002 | FD+外板集中 | 需要特殊备辊，外板粗糙度不同，小粗糙度（粗糙度上限要求1.2以下）的需要特殊准备，大粗糙度的由于质量控制因素需要集中生产
7 |  | D003 | 330T和Q235集中 | 需要特殊备辊，因为退火温度低700、730，有光面粗糙度0-0.5，需要集中生产，光面的集中安排，再衔接其他正常粗糙度要求。其辊期之前和之后需要4-6个无性能要求的物料，通常为SPCC降温
8 |  | D004 | 低温料集中 | 退火温度730及以下，非高强钢、非Q235和330T。通常为DC01和spcc-bcq，因为工艺要求集中生产。其辊期之前和之后需要4-6个无性能要求的物料，通常为SPCC降温
9 |  | D005 | 800NQ集中 | 需要特殊备辊，因为退火温度860，需要集中生产，其辊期前需要6-8卷尽量同规格的无性能要求的物料升温、保温，通常为SPCC
10 |  | D006 | 宽幅集中 | 因为需要拉辊，不是随时都能安排，所以集中排产。订单宽度1320mm以上的IF钢集中生产，其之前用2卷更宽的普碳钢，通常为SPCC和DC01用作拉辊，如果没有正式单，用虚拟过渡料充当
11 |  | D007 | 0.4的集中 | 因为影响产量，所以通常要求集中排产。
12 |  | D008 | 小粗糙度的特殊组织 | 通常用2.5粗糙度的辊子，小粗糙度一般定义为粗糙度上限为1.2及以下的物料。需要特殊准备1.8粗糙度的辊，或者正常辊期200公里以后在安排。
13 |  | D009 | 1.2以上的集中 | 因为通常1#连退的厚规格比较少，所以安排集中排产
14 |  | D010 | 1.0以下薄规格低合金高强集中 | 因为薄规格低合金高强，产线生产不稳定，影响产量，所以要求集中排产。
15 |  | D011 | 1.0以上厚规格低合金高强集中 | 因为厚规格低合金高强比较少，难过渡，所以要求集中生产。
16 | TB1 | D001 | 宽幅IF钢排产约束 | 生产前厚度0.8mmIF钢由窄跳宽安排生产8卷，跳宽至最宽开始生产宽幅IF钢，生产宽幅IF钢期间，宽度跳跃不超50mm，厚度＜1.0mm集中排产，厚度≥1.0mm集中排产，厚度跳跃0.1mm
17 |  | D002 | DP钢排产约束 | 生产宽幅IF钢后生产DP钢，用SPCC过渡衔接，排产顺序DP980-DP1180-DP590-DP780，期间用DP590过渡衔接或SPCC
| SB1 |  | 连退高级别汽车外板
|  |  | 镀锌外板 | 分选度SG5/SG6
|  |  | 热成型钢 | 查钢级代码 TF
|  |  | 镀铝硅产品 | 查 镀层代码 AS
|  |  | 外卖小粗糙度 | 全程工序代码 酸轧SB后两位为9A的
DP590(使用出钢标记)/普通DP780(出钢标记为CN713001、CQ71501)
微合金DP780 （使用出钢标记进行筛选）
S320GD（出钢标记 AA406031）宽薄规格 (订单厚度0.5mm 一批最多30卷)

## TB1_D001
序号 | 宽度 | 厚度
1 | ≥1600 | ≤0.6
2 | ≥1650 | ≤0.7
3 | ≥1700 | ≤0.9
4 | ≥1800 | ≤1.2

## 特殊需求
序号 | 机组代码 | 名称 | 说明
1 | DD1 | 人工排程 | 提供合同号搜索功能，按照提供的合同顺序号搜索库存进行排序，同合同号内的物料顺序随意； 全自动排程时，外板类型物料与锌铝镁类型物料不包含在排程库存内； | 不做

## Sheet1
焊接、厚度>宽度>温度
温度是退火温度
1.拉辊料具体指哪些物料？
去掉人工接口
跳变范围与1#连退一致
3#镀锌排外板时还需考虑合同里面的粗糙度，考虑物料使用的辊子(根据延伸率、粗糙度等计算)
镀锌产线：非外板、汽车外板、宝马外板、钝化钢卷、纯锌外板、普料等6类模型，
1#连退产线：DP钢、FD+外板、330T+Q235、低温料、800NQ、宽幅、厚度0.4及以上、厚度1.2及以上、厚度1.0以下薄规格低合金高强、厚度1.0以上厚规格低合金高强等10类模型
2#连退产线：普料、AK_508_普料、宽幅_DP_280VK、宽幅_DP、宽幅_280VK、DP_280VK等6类模型